## Навигатор
Применение | Тип ленты | Страна происхождения | Общая толщина, мм | Верхнее покрытие |  |  |  |  | Нижнее покрытие |  |  | Кол-во тканев. прокладок | Попереч. жесткость | Антиста-тичность | Рабочее натяж. при 1% удлин. (N/mm) | Интервал рабоч. темп-р | Миним. d вала прям/обр. перегиб | Комментарий
|  |  |  | Материал покрытия | Толщ. покрытия, мм | Тверд. ShA | Цвет | Рельеф покрытия | Нижнее покрытие | Толщ. покрытия, мм | Исполнение покрытия
ПУ пищевые | C6/1 U03/F01 White MT AS | Esbelt | 0.8 | ПУ | 0.3 | 93 | белый | Матовый | ткань | 0.1 | пропитан ПУ | 1 | да | да | 6 | -10+90 | 8/30 | АКЦИЯ
ПУ пищевые | CX 06K1F | Esbelt | 0.8 | ПУ | 0.3 | 86 | желтый | K1 | ткань | 0.1 | пропитан ПУ | 1 | да | нет | 6 | -10+90 | 3/15 | АКЦИЯ
ПУ пищевые | Z-2608-C | Esbelt | 1.5 | ПУ | 0.3 | 93 | белый | Матовый | ткань |  | WP | 2 | да | нет | 10 | -10+80 | 20/50 | АКЦИЯ
ПВХ пищевые | U8/2 C05/F0 White | Esbelt | 2 | ПВХ | 0.5 | 85 | белый | Глянец | ткань | 0.1 | пропитан ПУ | 2 | да | нет | 8 | -5+80 | 35/55 | АКЦИЯ
ПВХ пищевые | 2LRF707NР | Nitta | 2.7 | ПВХ | 0.7 | 55 | белый | V | ткань |  | пропитан ПУ | 2 | да | нет | 8 | -10+90 | 40/60 | АКЦИЯ
ПВХ пищевые | E-2121-Z | Esbelt | 5 | ПВХ | 1 | 76 | белый |  |  |  |  | 2 | нет | да | 20 | -15/+80 | 150/150 | АКЦИЯ
ПВХ пищевые | E-2257-Z | Esbelt | 4.1 | ПВХ | 0.9 |  | белый | Глянец | ПВХ | 0,6мм | Глянец | 2 | нет |  | 20 |  | 150/150 | АКЦИЯ
Текстильные ленты | Z-2377-C | Esbelt | 1.3 | синт. |  |  | белый |  | ткань | 0.1 |  | 2 | да | нет | 9 | -15+80 | 20/20 | АКЦИЯ
ПВХ не пищевые | F10/2 C07 F GR01 | Esbelt | 2.5 | ПВХ | 0.7 | 74 | зеленый | Глянец | ткань |  |  | 2 | да | нет | 10 | -10+80 | 50/60 | АКЦИЯ
ПВХ не пищевые | F15/2 C10/F0 Green AS | Esbelt | 2.5 | ПВХ | 1 | 78 | зеленый | Глянец | ткань |  |  | 2 | да | да | 15 | -5+80 | 60/80 | АКЦИЯ
ПВХ не пищевые | F10/2 C07/K08 Green 01 | Esbelt | 3.1 | ПВХ | 7 | 78 | зеленый | Глянец | ПВХ | 0.8 | Z | 2 | да | нет | 10 | -10+80 | 50/50 | АКЦИЯ
ПВХ не пищевые | U31 | Sampla | 3.9 | ПВХ | 0.8 | 74 | зеленый | Глянец | ткань |  |  | 3 | нет | нет | 24 | -10+80 | 120/140 | АКЦИЯ
ПВХ не пищевые | Z15/3 F/V1-38 G | Ziligen | 3.8 | ПВХ | 1.3 | 74 | зеленый | Глянец | ткань |  |  | 3 | да | нет | 15 | -10+70 | 100/120 | АКЦИЯ
ПВХ не пищевые | U35 | Sampla | 4.5 | ПВХ | 1.5 | 74 | зеленый | Глянец | ткань |  |  | 3 | да | нет | 18 | -10+80 | 150/180 | АКЦИЯ
ПВХ не пищевые | Z20/2 V5/V5-50 AS W | Ziligen | 5 | ПВХ | 2 | 84 | белый | Матовый | ПВХ | 1 | Матовый | 2 | нет | да | 20 | -10+70 | 140/140 | АКЦИЯ
ПВХ не пищевые | Z40/2 FV/V2-52 AS G | Ziligen | 5.2 | ПВХ | 2 | 74 | зеленый | Глянец | ткань |  | пропитан ПВХ | 2 | да | да | 40 | -10+70 | 150/180 | АКЦИЯ
ПВХ не пищевые | B30CF | Esbelt | 4.9 | ПВХ | 2 | 82 | зеленый | Глянец | ткань |  |  | 3 | да | нет | 22 | -5+80 | 120/150 | АКЦИЯ
ПВХ не пищевые | B33CF | Esbelt | 6 | ПВХ | 3 | 45 | зеленый | Глянец | ткань |  |  | 3 | да | нет | 20 | -5+80 | 130/200 | АКЦИЯ
ПВХ не пищевые | D30CC | Esbelt | 6.2 | ПВХ | 2 | 78 | зеленый | Глянец | ПВХ | 1 | Глянец | 3 | нет | да | 30 | -15+80 | 200/250 | АКЦИЯ
Срельефом не пищевые | A1601 | Esbelt | 4.7 | ПВХ | 2.9 | 55 | черный | G2 | ткань | 0.1 | пропитан ПУ | 2 | да | да | 15 | -15+80 | 40/80 | АКЦИЯ
Срельефом не пищевые | Z6/1 F/V1-15 GSTR ANT SE BLK | Ziligen | 1.5 | ПВХ | 0.7 | 74 | черный | GSTR | ткань |  | Малошумная | 1 | да | да | 6 | -10+70 | 20/20 | АКЦИЯ
Срельефом не пищевые | Z10/2 F/V1-30 GSTR ANT SE BLK | Ziligen | 3 | ПВХ | 0.7 | 74 | черный | GSTR | ткань |  | Малошумная | 2 | да | да | 10 | -10+70 | 40/50 | АКЦИЯ
Срельефом не пищевые | Z10/2 V1/V1-27 GSTR/GL | Ziligen | 2.7 | ПВХ | 0.7 | 74 | зеленый | GSTR | ткань |  |  | 2 | нет | нет | 10 | -10+70 | 100/120 | АКЦИЯ
спец-типы и остатки | XS210/08,0/AG | Sampla | 2.4 | ПВХ | 0.8 | 74 | зеленый | Глянец | ткань |  |  | 2 | нет | да | 8 | -10+80 | 30/50 | АКЦИЯ
Примечание:
* - В акции участвуют куски материалов, для производства пластиковых лент, определенных геометрических размеров.
** - В акции участвуют только куски материалов для производства лент. Скидка не распространяется на весь рулон материала, дополнительные аксессуары (гофроборта, направляющие, перегородки) и работы по производству пластиковых лент.