## Лист1
|  |  |  | Верхнее покрытие |  |  |  |  | Нижнее покрытие
Тип ленты | Маркировка | Производитель | Общая толщина, мм | Материал покрытия | Толщ. покрытия, мм | Тверд. ShA | Цвет | Рельеф покрытия | Нижнее покрытие | Толщ. покрытия, мм | Исполнение покрытия | Кол-во тканев. прокладок | Попереч. жесткость | Антиста-тичность | Рабочее натяж. при 1% удлин. (N/mm) | Интервал рабоч. темп-р | Миним. d вала прям/обр. перегиб | Скидка
ПУ пищевые | CS07 UFMT | Esbelt | 0.75 | ПУ | 0.25 | 86 | белый | Матовый | ткань | 0.1 | пропитан ПУ | 1 | да | нет | 5 | -15+90 | 4/15 | 30%
| P7/Y | Sampla | 1.7 | ПУ | 0.9 | 88 | белый | Y | ткань | 0.1 | пропитан ПУ | 1 | да | нет | 7 | -25+90 | 10/30
| V20 PF | Esbelt | 2.5 | Полиолефин | 0.5 | 91 | прозрачн | Матовый | Полиолефин | 0.1 | пропитан AS | 2 | да | нет | 13 | -5+45 | 60/80
| Z2/1 FU/U2-07 MT ANT | Ziligen | 0.7 | ПУ | 0.2 | 93 | белый | Матовый | ткань | 0.1 |  | 2 | да | да | 4 | -20+100 | 10
| C09UF | Esbelt | 1.2 | ПУ | 0.25 | 86 | белый | Глянцевая | ткань | 0.1 | пропитан ПУ | 2 | да | да | 8 | -10+90 | 10/30
| Z4/2 FU/U2-12 MT ANT White | Ziligen | 1.2 | ПУ | 0.3 | 93 | белый | Матовый | ткань | 0.1 |  | 2 |  | да | 4 | -10+110 | 8
ПВХ пищевые | F20/M | Sampla | 5.7 | ПВХ | 3.9 | 60 | белый | M | ткань | 0.1 | пропитан ПУ | 2 | да | нет | 12 | -10+70 | 50/60
| F31 | Sampla | 3.8 | ПВХ | 0.8 | 72 | белый | Глянцевая | ткань | 0.1 | пропитан ПУ | 3 | нет | нет | 20 | -10+70 | 120/140
| F61/10,05 | Sampla | 4.6 | ПВХ | 1 | 72 | белый | Глянцевая | ПВХ | 0.5 | Глянцевая | 2 | нет | нет | 45 | -10+70 | 260/300
ПВХ не пищевые | Z10/2 V1/V1-27 GSTR/GL | Ziligen | 2.7 | ПВХ | 0.7 | 74 | зеленый | Глянцевая | ПВХ | 0.1 | GSTR | 2 | нет | нет | 10 | -10+70 | 100/120
| Z10/2 V1/V1-27 GL /GL BLACK | Ziligen | 2.7 | ПВХ | 0.7 | 74 | черный | Глянцевая | ПВХ | 0.7 | Глянцевая | 2 |  |  | 10 | -10+70 | 60/80
| U31 | Sampla | 3.8 | ПВХ | 0.8 | 74 | зеленый | Глянцевая | ткань | 0.1 |  | 3 | нет | нет | 24 | -10+70 | 120/140
| D20CC | Esbelt | 4.1 | ПВХ | 1 | 78 | зеленый | Глянцевая | ПВХ | 1 | Глянцевая | 2 | нет | да | 20 | -15+80 | 140/140
| D30CC | Esbelt | 6.2 | ПВХ | 2 | 78 | зеленый | Глянцевая | ПВХ | 1 | Глянцевая | 3 | нет | да | 30 | -15+80 | 200/250
| D30/AR | Esbelt | 5.6 | ПВХ | 2.2 | 78 | зеленый | A | ПВХ | 0.1 | пропитан ПУ | 3 | нет | да | 25 | -15+80 | 180/200